## List1
Referenční specifikace stavebních materiálů, prvků a technických zařízení.
* doplní zhotovitel
P. č. | Popis referenční položky | Název výrobce/ Typové označení * | Cena bez DPH* | Technické parametry *
1.* | Dlažba kameninová gotického typu do interiéru i exteriéru pro vysoké mechanické namáhání, v tl. min. 30mm o rozměru hrany cca 17cm. Materiál dlažby musí být odolný tvorbě skvrn a výkvětů, stálobarevný s neklouzavým povrchem. Použitá dlažba musí dle ČSN 74 4505 a vyhlášky č. 268/2009 Sb., o technických požadavcích na stavby, splňovat třídu protiskluznosti podlahy min. R12 za sucha, nasákavost max do 6%, pevnost v tlaku min. 80MPa, odolnost proti obrusu v třídě A3. Další vlastnosti kyselinovzdornost, odolnost tvorbě skvrn a výkvětů, provedeno z ekologický materiálů, mrazuvzdornost – 100 zmrazovacích cyklů bez porušení, stálobarevnost s neklouzavým povrchem a odolnost UV. Součástí dodávky dlažby musí být i garance odborného provedení a pokládky dlažby jejím výrobcem včetně kvalitativních záruk na její běžné i atypické použití např. možnost použití raženého loga na povrchu atp. | XXXXX | XXXXX | Viz samostatný protokol a přiložený funkční vzorek nebo materiál
2.*/** | Ocelové otevřené kanály 400/150 a 200/150 mm pro el. instalaci do betonové mazaniny se zásuvkovými karabicemi. Systém musí být korozivzdorný, umožňovat mokrý úklid (dle EN 50085-2-2) a zabránit průniku vody i při zapojené uživatelské kabeláži. Krabice musí být mechanicky zatížitelné na 10kN a umožňovat modulární osazení různých typů zásuvek dle potřeby tzn. typu M45, RJ45, audio a 400V/16A. Budou použity dva typy krabic. Velké - kapacita jedné až 12pozic. Malé – kapacita min. 2 pozice M45 + datové zásuvky. Kovová víka s odolnou povrchovou úpravou musí umožňovat zadláždění a snadnou obsluhu. | XXXXX | XXXXX | Viz samostatný protokol a přiložený funkční vzorek nebo materiál
3.*/** | Lištový nástěnný systém pro expoziční osvětlení s kombinovanou funkcí, umožňující i zavěšení výstavených obrazů apod. V horní části bude vybaven napájecím a instalačním systémem pro variabilní osazení minireflektorů, ve spodní části pak vybavený nosným systémem pro zavěšení exponátů, obě funkce integrovány v rámci jednoho zařízení. Závěsný systém na obrazy musí umožnit instalaci závěsných lanek v celé délce napájecí lišty. Délka závěsného lanka je nastavitelná a nosnost jednoho lanka (bodu) je 10kg. Nejvyšší možné zatížení závěsného systému napájecí lišty je 20kg/m. Lišta včetně všech prvků a těla svítidel kovová s povrchovou úpravou. Napájení 12V včetně bodových reflektorů, napájecí předřadníky systém DALI. Součástí dodávky musí být i další podpůrné služby výrobce/dodavatele ke všem systémům osvětlení tzn. provedení výpočtů, zkušebních měření a optimalizace parametrů systému po jejich instalaci s ohledem na budoucí způsob užívání a reálné umístění v prostoru, včetně závěrečného zaškolení obsluhy. | XXXXX | XXXXX | Viz samostatný protokol a přiložený funkční vzorek nebo materiál
4.** | Bezpečnostní vnitřní IP kamera, o rozměrech průměr 75 x výška 55 mm nebo jim blízké, pro připojení k centrální řidicí jednotce, 1080p/30fps, objektiv 3.13mm (hor. 103°, ver. 55°), IR přísvit 15m, technologie Wide Dynamic Range - WDR, koridor formát, velikost senzoru: 1/3", snímač: CMOS, rozlišení: 1920 × 1080 px, propojení: kabel | XXXXX | XXXXX | Viz samostatný protokol a přiložený funkční vzorek nebo materiál
5.** | Aktivní reproduktory, o rozměrech (š x v x h) 81 x 94 x 84 mm nebo jim blízké, včetně uchycení, bílé provedení | XXXXX | XXXXX | Viz samostatný protokol a přiložený funkční vzorek nebo materiál
Pozn | * zamýšlené nově použité stavební prvky, materiály a řemeslné práce musí kvalitativně vycházet z návrhů provedených arch. J. Fragnerem v době přestavby areálu Karolina v 60. letech min. století a vhodně doplňovat originální gotické prvky, s ohledem na mimořádnou památkovou hodnotu celé stavby ** jedná se o minimální požadovanou technickou konfiguraci zařízení, která vychází ze stávající technologie používané univerzitou nebo lze použít jiné kompatibilní zařízení s lepšími parametry